## 2026
Tehniskā specifikācija
Daļas Nr. | Preces nosaukums / Preces tehniskais | Atbilstība standartiem (GOST, DIN, NE, CE markējums), tehniskajiem noteikumiem Nr., MK noteikumiem u.c. (pašlaik lietotais produkts) | Mērvienība | Prognozējamais piegādes apjoms
1 | 3 | 4 | 5 | 9
1 | Eļļa Vegatol EKO 68 | ISO VG 68; Viskozitāte 40°C: 62-85 cSt; Viskozitāte 100°C 8 -16 cst; 4-lodīšu sametināšanās slodze > 240; Bioloģiski noārdāma OECD 301 B vai CEC-L-33-A-93 | L | 4400
2 | Divtaktu benzīna motoru motoreļļa | 2-Taktu benzīna dzinēju motoreļļa, API TC, JASO FD, ISO-L-EGD, uzliesmošanas temperatūra < 100°C; sastingšanas temperatūra < -40°C | L | 6
3 | Dzelzceļa smērviela LZ-CNII (U)/ ЛЗ-ЦНИИ (У) nedrīkst piedāvāt ekvivalentu | Tehniskie noteikumi 0254-013-00148820-99 | kg | 7000
4 | Elektrību vadoša rullīšu gultņu smērviela ilgstošai eļļošanai Klüberlectric HB72-102 nedrīkst piedāvāt ekvivalentu | Zemākā lietošanas temperatūra: -40 °C Augstākā lietošanas temperatūra: 180 °C Blīvums pie 20 °C: aptuveni 0,97 g/cm³ Krišanas punkts, DIN ISO 2176, IP 396:> = 240 ° C | 1 kg | 10
5 | Grafīta smērviela USsA | GOST 3333-80 ar izmaiņām 1-3 | kg | 350
6 | Hidrauliskā eļļa Hydro HM-32 | Ražotāja dokumentācija | L | 260
7 | Industriālā eļļa I-20A vai ekvivalents | GOST 20799-88 ar izmaiņām 1-5 | L | 400
8 | Industriālā eļļa I-40A vai ekvivalents | GOST 20799-88 ar izmaiņām 1-5 | L | 2900
9 | Industriālā eļļa INSp-40 / ИНСп-40 | Tehniskie noteikumi 38 101672-77 | L | 500
10 | Eļļa M10G2/ M10Г2 | GOST 8581-78 | L | 60
11 | Eļļa M8G2 / M8Г2 | GOST 8581-78 | L | 60
12 | Kompresoru eļļa MONDO FSF4 nedrīkst piedāvāt ekvivalentu | Ražotāja dokumentācija | L | 1200
13 | Kompresoru eļļa KS-19/ KC-19 | ISO 6743/38 | L | 200
14 | Smērviela Buksols / Буксол nedrīkst piedāvāt ekvivalentu | Tehniskie noteikumi 0254-107-01124328-01 | kg | 1580
15 | Inhibitors AKOR-1 | Ražotāja dokumentācija (ГОСТ 15171-78) | kg | 400
16 | Smērviela ŽT-79L / ЖТ-79Л nedrīkst piedāvāt ekvivalentu | Tehniskie noteikumi 0254-002-01055954-01 | kg | 200
17 | Eļļa Modifikators EMPi vai Buks/ эМПи-1 vai K-Букс nedrīkst piedāvāt ekvivalentu | Tehniskie noteikumi 0253-010-25887352-2005 vai 19.20.29-122-40065452-2020 | kg | 400
18 | Pasta eMPi-4/ эMPи-4 nedrīkst piedāvāt ekvivalentu | Tehnniskie noteikumi 0254-011-25887352-2007 | kg | 10
19 | Smērviela VNII-NP-232 / BHИИ-HП-232 | GOST 14068 | kg | 20
20 | Smērviela КР-400 | Tehnniskie noteikumi 0254-213оп-01124323-2006 | kg | 25
21 | Smērviela Mobil Grease Unirex N3 | Konsistentā ziede NLGI 3, nesatur cinka/fosfora sēra EP piedevas, Li vai LiX iebiezinātājs, darba temperatūra: no -20°C līdz + 120° | Gab. | 52
22 | Smērviela Ciatim 221, ЦИАТИМ-221 | GOST 9433-80 | kg | 100
23 | Smērviela Ciatim 201, ЦИАТИМ-201 | GOST 6267-74 ar izm. 1-4 | kg | 160
24 | Termoizturīga smērviela Plasma -T5 | Tehnniskie noteikumi 0254-006-17432726-10 | kg | 150
25 | Transmisijas eļļa TSp-15K/TCп-15 К | GOST 23652-79 | kg | 380
26 | Solidols | GOST 1033 | kg | 100
27 | ASSU eļļa Z | GOST 610-72, GOST 610-2017 | L | 800
28 | ASSU eļļa V | GOST 610-72, GOST 610-2017 | L | 600
29 | Gliysantin G30 | MTU (MTL 5048), Siemens Windpower; AS 2108-2004, ASTM D 3306, ASTM D 4985, BS6580:2010; CUNA NC 956-16, AFNOR NFR 15-601, JIS K 2234:2206, SAE J1034, ÖNORM V 5123, SANS 1251:2005 un China GB 29743-2013 | L | 8000
30 | Antifrīzs G12 nedrīkst piedāvāt ekvivalentu | Standarts: FVV HEFT R443; MTU (MTL 5048) | L | 13000
31 | Antifrīzs CAT ELC Premix 50/50 | Ražotāja dokumentācija | L | 3000